## Лист1
EMACO/ТФ-2
| S88C | РС-3 | S88 | РС-1 | S55 | S33 | РС-2 | S66 | 90 | РС-4 | S150FR | S170FR | SFR | РС-А
Прочность на растяжение при изгибе 24 часа, МПа | 5 | 4 | 5 | 3.5 | 5 | 5 | 4 | 4 |  | 3.5 | 8 | 8 | 10 | 7
Прочность на растяжение при изгибе 28 суток, (не менее), МПа | 8 |  | 8 | 6 | 8 | 8 | 6 | 8 |  | 6 | 12 | 12 | 15 | 12
Прочность на сжатие, 24 часа (не менее), МПа | 28 | 15 | 30 | 15 | 35 | 30 | 25 | 28 | 15 | 10 | 25 | 25 | 30 | 20
Прочность на сжатие, 28 суток (не менее), МПа | 60 |  | 60 | 60 | 85 | 60 |  |  | 40 | 45 | 60
Адгезия к бетону, 28 суток (не менее), МПа | 2.5 | 3 | 2.5 | 3 | 2.5 | 1.5 | 3 | 2.5 | 1.5 | 2 | 2.5 |  |  | 3
Адгезия с гладкой арматурой, 28 суток | не указана | 3.5 | не указана | 3 | не указана | не указана | 3 | не указана | не указана | 2 | не указана |  |  | 3
Морозостойкость в солях (не менее), циклов | 300 |  | 300 |  |  | 300 |  |  | 300 |  | 300
Модуль упругости, МПа | 25000 | не указан | 25000 | не указан | 30000 | не указан |  | 25000 | не указан |  | 20000 | 30000 | 25000 | не указан
Сульфатостойкость (не менее) | 0.9 |  | 0.9 |  |  | не указана | 0.9 | 0.9 | 0.9 |  | 0.9
Водонепроницаемость (не менее), атм. | 12 | 16 | 12 | 16 | 12 | 12 | 16 | 12 | не указана | 16 | 12 |  |  | 16
Воздухововлечение (не более), % | 6 | 5 | 6 | 5 | 6 | 6 | 5 | 6 | 6 | 5 | 6 |  |  | 5
Расширение в ограниченном состоянии в возрасте 24 часа (не менее), % | 0.05% | 0.1% | 0.05 | 0.1 | 0.05 | 0.05 | 0.1 | 0.05 | не указано | 0.1 | 0.05 |  |  | 0.1
Удобоукладываемость | 180-200 | 170-200 | 260-290 | 260-300 | 260-280 | 210-260 | 190-210 | 210-260 | 180-200 | 170-200 | 225-245 | 175-195 | 190-210 | 210-260
Размер заполнителя, мм | 2.5 | 3 | 2.5 | 3 | 2.5 | 10 |  |  | 0.37 | 0.63 | 2.5 |  |  | 3, металлическая фибра
Тип | тиксотропный |  | литой |  |  | литой |  |  | тиксотропный |  | литой

## для печати 2
Сравнение сухих смесей Эмако и ТФ-2
| 90 | РС-4 | S150FR | S170FR | SFR | РС-А
Прочность на растяжение при изгибе 24 часа, Мпа |  | 3.5 | 8 | 8 | 10 | 7
Прочность на растяжение при изгибе 28 суток, (не менее), Мпа |  | 6 | 12 | 12 | 15 | 12
Прочность на сжатие, 24 часа (не менее), Мпа | 15 | 10 | 25 | 25 | 30 | 20
Прочность на сжатие, 28 суток (не менее), Мпа | 40 | 45 | 60
Адгезия к бетону, 28 суток (не менее), Мпа | 1.5 | 2 | 2.5 |  |  | 3
Адгезия с гладкой арматурой, 28 суток | н/у | 2 | н/у |  |  | 3
Морозостойкость в солях (не менее), циклов | 300 |  | 300
Модуль упругости, Мпа | н/у |  | 20000 | 30000 | 25000 | н/у
Сульфатостойкость (не менее) | 0.9 |  | 0.9
Водонепроницаемость (не менее), атм. | н/у | 16 | 12 |  |  | 16
Воздухововлечение (не более), % | 6 | 5 | 6 |  |  | 5
Расширение в ограниченном состоянии в возрасте 24 часа (не менее), % | н/у | 0.1 | 0.05 |  |  | 0,1-0,3
Удобоукладываемость | 180-200 | 170-200 | 225-245 | 175-195 | 190-210 | 210-260
Размер заполнителя, мм | 0.37 | 0.63 | 2.5 |  |  | 3, металлическая фибра
Тип | тиксотропный |  | литой
Цены, руб. | 53 | 42 |  | 49.5 | 49 | 42
лист 2

## для печати
Сравнение Сухих смесей Эмако и ТФ-2
| S88C | РС-3 | S88 | РС-1 | S55 | S33 | РС-2 | S66
Прочность на растяжение при изгибе 24 часа, Мпа | 5 | 4 | 5 | 3.5 | 5 | 5 | 4 | 4
Прочность на растяжение при изгибе 28 суток, (не менее), Мпа | 8 |  | 8 | 6 | 8 | 8 | 6 | 8
Прочность на сжатие, 24 часа (не менее), Мпа | 28 | 15 | 30 | 15 | 35 | 30 | 25 | 28
Прочность на сжатие, 28 суток (не менее), Мпа | 60 |  | 60 | 60 | 85 | 60
Адгезия к бетону, 28 суток (не менее), Мпа | 2.5 | 3 | 2.5 | 3 | 2.5 | 1.5 | 3 | 2.5
Адгезия с гладкой арматурой, 28 суток | н/у | 3.5 | н/у | 3 | н/у | н/у | 3 | н/у
Морозостойкость в солях (не менее), циклов | 300 |  | 300 |  |  | 300
Модуль упругости, Мпа | 25000 | н/у | 25000 | н/у | 30000 | н/у |  | 25000
Сульфатостойкость (не менее) | 0.9 |  | 0.9 |  |  | н/у | 0.9 | 0.9
Водонепроницаемость (не менее), атм. | 12 | 16 | 12 | 16 | 12 | 12 | 16 | 12
Воздухововлечение (не более), % | 6 | 5 | 6 | 5 | 6 | 6 | 5 | 6
Расширение в ограниченном состоянии в возрасте 24 часа (не менее), % | 0.05% | 0.1% | 0.05 | 0.1 | 0.05 | 0.05 | 0.1 | 0.05
Удобоукладываемость | 180-200 | 170-200 | 260-290 | 260-300 | 260-280 | 210-260 | 190-210 | 210-260
Размер заполнителя, мм | 2.5 | 3 | 2.5 | 3 | 2.5 | 10
Тип | тиксотропный |  | литой |  |  | литой
Цены, руб. | 39 | 30.5 | 39 | 27.6 | 38 | 33 | 30.5 | 33
лист 1